## TDS (KR)
HR-100 BLACK
Technical Data Sheet
개요
본 제품은 특수 내열수지, 내열안료로 제조되어 있으며 부착성, 내약품성, 내열성이 우수하고 광택 및 색상을 다양하게 만들 수 있어 가장 범용적으로 사용되는 주방용기 외면용 도료입니다.
주 성분
● 실리콘 폴리에스테르 수지
물성
HR - 100
| 외 관 |  | 투명 및 각색
| 광 택 |  | 다양
| 고형분 |  | 55 ~60
| 비 중 |  | 1.0 ~ 1.3
| 점 도 |  | 50 ~ 60 KU
| 희석제 |  | HR - 100
| 도장 점도 |  | 14 ~ 16 sec
| 도막 두께 |  | 30 ~ 35 ㎛
| 건조시간 |  | 260 ~ 270 ˚c X 20 ~ 30 분
| 이론 도표 면적 |  | 17 ~ 25 (㎡/1L)
적용 분야
● 주방기구, 요리기구 및 전기, 가스히터용 도료
● 폐 가스 연도용 내식도료
● 기타 내열 내후성 금속용 도료
특징
● 우수한 내열성
● 우수한 내식성
● 우수한 내화학성
보관
제품을 사용하지 않을 때에는 단단히 밀폐하여 서늘하고 건조한 곳에 보관하여야 합니다. 용기가 개봉된 채 보관할 경우 수분을 흡수하여 제품의 점도 증가, 일부 변색이나 결정화를 유발할 수 있습니다. 본 제품은 밀봉한 상태로 12개월의 유통기한을 가집니다.
취급시 주의사항
자세한 내용은 MSDS 문서를 참조하여 주십시오.
서은테크
Tel. 82-55-326-4017
Fax. 82-55-326-4018

## 도장 사양서
도장 사양서
서은테크
제품명 |  |  | 메탈프론 BLACK | 비고
1 | 외관
2 | 색상
3 | 도장 재질 |  | 다이캐스팅 및 알루미늄
4 | 품명 |  | 메탈프론 HR - 100
5 | 희석제 |  | HR-300 희석제
6 | 경화제 |  | -- | 일액형
7 | 배합비 (페인트 : 경화제) |  | --
8 | 배합비 (페인트 : 희석제) |  | 100 / 30 ~ 50 | 페인트, 희석제
9 | 스프레이 점도 |  | 120 ~ 130 KU
10 | 여과 |  | 200 micron
11 | 도장법 |  | Air Spray
12 | Setting Time |  | 5 ~ 10 분
13 | 건조 조건 |  | 260 ~ 270˚c X 20 min
14 | 도막 두께 |  | 30 ~ 35 ㎛
15 | 보증 기간 |  | 6 개월
■ 주의사항 ■
1) 반드시 충분히 교반하여 사용하십시오.
2) 반드시 지정된 희석제를 사용하십시오.
3) 충분한 환기를 통해 장시간의 증기 호흡을 피하십시오.
4) 사용한 도료는 즉시 뚜껑을 꼭 닫아서 통풍이 잘 되는 서늘한 장소에 보관하십시오.
Head office & Factory : 경상남도 김해시 상동면 동북로 473번길 351-9
Tel. 82-55-326-4017
Fax. 82-55-326-4018

## 시험성적서
시험 성적서
서은테크
| 거래처 : |  |  | Lot No. :
| 제품명 : | Metalfrone BLACK |  | 수량 (Kg) :
| 제품 | 단위 | 사양 | 결과 | 비고
| 외관 | - | - | PASS
| 점도 | KU | 69 ~ 75 | 70
| 비중 |  | 1.09 ± 0.05 | 1.071
| 안료분 | % | 58 ± 2 | 59.84
| 색상 | - | BLACK | BLACK
Head office & Factory : 경상남도 김해시 상동면 동북로 473번길 351-9
Tel. 82-55-326-4017
Fax. 82-55-326-4018
위의 시험 성적서가 정확한 사실임을 증명함.
품질 관리 책임자