## TDS(KR)
PP - PRIMER
Technical Data Sheet
개요
본 도료는 난부착 플라스틱 소재에 접착을 부여하고 난희석용 프라이마면서, 첩착력과 경화 속도가 빨라 후속 도장성이 우수한 도료입니다.
주 성분
● Polypropylene
물성
PP-PRIMER
| 용 도 |  | 자동차 및 가전용 PP 소재 등등
| 혼합비 |  | 1-Component type (Shake well before use)
| 건조 조건 |  | 25˚c X 2 ~ 3 min
| 도막 두께 |  | 3 ~ 5 ㎛
| 분사 압력 |  | 2 ~ 3 기압
| 도장 횟수 |  | 1 ~ 2 회
적용 분야
자동차 및 가전용 PP 소재 등
특징
● 난부착 플라스틱 소재에 접착을 부여합니다.
● 난희석용 도료이므로 작업이 용이합니다.
● 접착력이 우수합니다.
● 경화 속도가 빨라 후속 도장성이 우수합니다.
보관
제품을 사용하지 않을 때에는 단단히 밀폐하여 서늘하고 건조한 곳에 보관하여야 합니다. 용기가 개봉된 채 보관할 경우 수분을 흡수하여 제품의 점도 증가, 일부 변색이나 결정화를 유발할 수 있습니다. 본 제품은 밀봉한 상태로 6개월의 유통기한을 가집니다.
취급시 주의사항
자세한 내용은 MSDS 문서를 참조하여 주십시오.
서은테크
Tel. 82-55-326-4017
Fax. 82-55-326-4018

## 도장 사양서
도장 사양서
서은테크
제품명 |  |  | PP - PRIMER | 비고
1 | 외관 |  | 밝은 황색
2 | 색상
3 | 도장 재질 |  | P.P(폴리프로필렌)
4 | 품명 |  | PP - PRIMER
5 | 희석제 |  | --
6 | 경화제 |  | --
7 | 배합비 (페인트 : 경화제) |  | --
8 | 배합비 (페인트 : 희석제) |  | --
9 | 스프레이 점도 |  | 8 ~ 9 sec | Iwata Cup #2
10 | 여과 |  | 200 ~ 250 micron
11 | 도장법 |  | Air Spray
12 | Setting Time |  | --
13 | 건조 조건 |  | 60 ~ 70˚c X 5 min
14 | 도막 두께 |  | 3 ~ 5 ㎛ | 건조 20분 후 부착 확인
15 | 보증 기간 |  | 6 개월
■ 주의사항 ■
1) 반드시 충분히 교반하여 사용하십시오.
2) 반드시 지정된 희석제를 사용하십시오.
3) 충분한 환기를 통해 장시간의 증기 호흡을 피하십시오.
4) 사용한 도료는 즉시 뚜껑을 꼭 닫아서 통풍이 잘 되는 서늘한 장소에 보관하십시오.
Head office & Factory : 경상남도 김해시 상동면 동북로 473번길 351-9
Tel. 82-55-326-4017
Tel. 82-55-326-4017

## 시험성적서
CERTFICATION OF ANALYSIS
서은테크
| 거래처 : |  |  | Lot No. :
| 제품명 : |  |  | 수량 (Kg) :
| 제품 | 단위 | 사양 | 결과 | 비고
| 외관 | -
| 점도 | KU
비중
| 안료분 | %
| 색상 | -
Head office & Factory : 351-9, Dongbuk-ro 473beon-gil, Sangdong-myeon,
Gimhae-si Gyeongsangnam-do, Republic of Korea
Tel. 82-55-326-4017
Fax. 82-55-326-4018
CERTIFY THE ABOVE STATEMENT OF QUALITY TO BE TRUE AND CORRECT.
Head of Quality Control